## Меню
Полуавтоматическая система нанесения клеепереносящих лент Scotch® класса ATG
Универсальное решение
быстрого монтажа
Аппликатор Scotch® ATG рекомендован для быстрого и точного нанесения тонкого слоя адгезива на поверхность. Для этого достаточно провести по соединяемой поверхности прижимным валиком клеящего пистолета. При нанесении ленты происходит одновременное сматывание защитного слоя в аккуратный рулон, который легко извлекается из аппликатора при замене ленты.
Клеепереносящие ленты Scotch® ATG наносятся точно по месту и обеспечивают моментальное приклеивание. Высокотехнологичные акриловые адгезивы обладают такими свойствами как термостойкость, адгезия к полиэтилену и полипропилену, возможность переклеивания. Специальная формула состава не коробит и не портит бумагу. Мы рекомендуем использовать систему нанесения клеепереносящих лент Scotch® ATG для соединения бумаги и картона, пластиков, плёнок, металлов, кожи, пенопласта и многого другого.
3
Спецификации ленты ATG
Подбор ленты ATG

## Спецификации ленты ATG
Тонкие двусторонние ленты Scotch® класса ATG
Номер ленты | Описание | Толщина, мкм | Характеристики | Доступные ширины, мм | Намотка в рулоне, м | Стойкость к растворителям | Относительная сила адгезии |  | Основные применения
[7 empty] | к материалам с ВПЭ* | к материалам с НПЭ**
ATG 976 | лента Scotch® ATG для материалов с ВПЭ* | 50 | Высокая начальная адгезия; рекомендована для пластиков, тканей, плёнок, ламинированной бумаги | 6***, 12 | 33 | средняя | высокая | высокая | Вклейка образцов ткани Монтаж POS дисплеев Вклейка уплотнителей и вспененных материалов
ATG 969 |  | 130 |  | 6, 12 | 33
ATG 926 | лента Scotch® ATG высокого исполнения | 130 | Высокая стойкость к воздействию растворителей и высоким температурам | 12 | 16.5 | высокая | высокая | высокая | Сращивание рулонов листового алюминия Соединение ламинированной бумаги и картона Крепление вспененной изоляции Монтаж металлических шильдиков
ATG 924 | лента Scotch® ATG общего назначения | 50 | Общего назначения. Отличная адгезия к большинству типов бумаги. | 6***, 12, 19 | 33 | средняя | средняя | низкая | Вклейка кармашков в папки Сращивание бумаги, пленки и фольги Вклейка фотографий в альбом Приклеивание паспарту и багета к рисунку Склеивание двойных паспарту
ATG 987 |  | 40 |  | 6*** | 33 |  | средняя | низкая
|  |  |  | 12 | 55
ATG 904 | лента Scotch® ATG общего назначения с повышенной адгезией | 50 |  | 12 | 33 |  | повышенная | низкая | Склеивание бумаги, картона, пленок, кожи
ATG 928 | лента Scotch® ATG с опцией переклеивания | 50 | Переклеиваемая, с различной клейкостью сторон. | 12 | 16.5 | средняя | высокая/низкая | низкая/низкая | Для многократного приклеивания Для нанесения временной маркировки Крепление пластиковых карт в конверты
* - высокая поверхностная энергия (например, металлы, стекло)
** - низкая поверхностная энергия (например ЭПДМ, полистирол)
***- для использования ленты шириной 6мм требуется дополнительный адаптер
Внимание! Все приведенные к данном документе утверждения, рекомендации и техническая информация основаны на опыте и результатах тестов, которые мы считаем достоверными. Однако, на поведение продукта в каждом случае влияют многие факторы, которые не контролируются компанией 3М, в том числе условия нанесения продукта, характер, природа и продожительность воздействия на продукт при эксплуатации изделия. Так как эти факторы знает и может контролировать только пользователь продукта, ему следует самостоятельно определить пригодность продукта в каждом случае.
3M and Scotch® являются торговыми марками компании 3M
МЕНЮ

## Подбор ленты ATG
Тонкие двусторонние ленты Scotch® класса ATG
Подбор ленты Scotch® ATG
| Ключ: | 976 = лента Scotch® ATG для материалов с ВПЭ* | [5 empty] | 924 = лента Scotch® ATG общего назначения
|  | 969 = лента Scotch® ATG для материалов с ВПЭ | [5 empty] | 904 = лента Scotch® ATG общего назначения с повышенной адгезией
|  | 926 = лента Scotch® ATG высокого исполнения | [5 empty] | 987 = лента Scotch® ATG общего назначения
928 = лента Scotch® ATG с опцией переклеивания
|  | сталь алюминий стекло керамика | АБС ПММА эмали полиамидные пленки поликарбонат нейлон полиэфир жесткий винил | полистирол полипропилен полиэтилен порошковые краски ламинированная бумага | пластифицированный винил | бумага и картон | ткань | резина
| резина | 969* | 969* | 969* | 969* | 969* | 969* | 969*
| ткань | 969, 926 | 969, 926 | 969, 926 | 969 | 924, 969, 926, 904 | 924, 969, 926, 904
| бумага и картон | 924, 969 | 924, 969 | 969 | 969 | 924, 926**, 969, 987, 904
| пластифицированный винил | 969 | 969 | 969 | 969
| полистирол полипропилен полиэтилен порошковые краски ламинированная бумага | 969, 926 | 969, 926 | 969
| АБС ПММА эмали полиамидные пленки поликарбонат нейлон полиэфир жесткий винил | 969, 926 | 969, 926
| сталь алюминий стекло керамика | 926
* Для временного соединения
** Для применений, требующих особо прочного соединения
Внимание! Покупатель (потребитель) несёт полную ответственность за результаты применения продукта, поэтому ему в каждом конкретном случае надлежит провести собственные испытания с целью установления соответствия предполагаемому применению.
3M and Scotch-Weld являются торговыми марками компании 3M
Материал
Материал
+
МЕНЮ