## Меню
Монтажные двусторонние ленты VHB
Надёжность,
доказанная временем…
Монтажные двусторонние ленты VHB для быстрого и наёжного монтажа самых сложных материалов обладают способностью восстанавливать свою форму даже после многократных деформаций. Превосходная стойкость к ударам и вибрациям, устойчивость к воздействию внешей среды и расворителям, высокая прочность, герметичность и долговечность соединения, а также привлекательность внешнего вида изделия,- всё это делает ленты VHB незаменимым решением самых сложных задач соединения поверхностей.
Для выбора продукта смотрите страницу "руководство по подбору ленты" и "Подбор лент VHB". Страница "основные характеристики" содержит описания семейств лент VHB, страница "инструкция по нанесению" - рекомендации по подготовке поверхности и нанесению ленты.
3
Спецификации ленты VHB
Подбор ленты VHB
Инструкция по нанесению
Инструкция по нанесению

## инструкция по нанесению
Тонкие двусторонние ленты Scotch® класса ATG
Инструкция по нанесению ленты VHB
Температура Оптимальная температура нанесения клейких лент лежит в пределах от 20 C до 40 С. Ленты 4943 и 4957 можно наносить при температурах от 0 С. Остальные ленты не рекомендуется наносить при температурах ниже 10 С. Подготовка поверхности. Обе соединяемые поверхности должны быть очищены 50%-ным водным раствором изопропилового спирта. Остатки растворителя удаляют сухой чистой тканью. Для очистки поверхности не рекомендуется использовать углеводородные растворители, содержащие нелетучие примеси. После очистки для повышения адгезии рекомендуется также обработать поверхность абразивным материалом 3M Scotch-Brite 7447, снова очистить изопропиловым спиртом. На пористых и волокнистых поверхностях (дерево, фанера, керамика) рекомендуется использование праймеров (например 2262, SW90, SW30). Тип праймера выбирается в зависимости от свойств поверхности. Для повышения адгезии ленты к низкоэнергетическим поверхностям, например полиэтилену, рекомендуется использовать праймер 3М 94EF. Прижим Прочность адгезионной связи клейкой ленты с поверхностью возрастает при увеличении площади контакта клейкая лента / поверхность. Для ускорения установления этого контакта необходимо сильно прижать клейкую ленту к поверхности. После соединения склеиваемых деталей необходимо обеспечить кратковременный сильный прижим деталей друг к другу. Рекомендуемое давление прижима - 100 кПа. Давление может быть приложено, например, ручным валиком. Время После нанесения прочность соединения возрастает постепенно. При комнатной температуре через 20 минут после нанесения достигается примерно 50% окончательной прочности, через 24 часа - 90%. 100% окончательной прочности достигается через 3 суток после нанесения. Низкие температуры снижают скорость нарастания прочности.
Внимание! Все приведенные к данном документе утверждения, рекомендации и техническая информация основаны на опыте и результатах тестов, которые мы считаем достоверными. Однако, на поведение продукта в каждом случае влияют многие факторы, которые не контролируются компанией 3М, в том числе условия нанесения продукта, характер, природа и продожительность воздействия на продукт при эксплуатации изделия. Так как эти факторы знает и может контролировать только пользователь продукта, ему следует самостоятельно определить пригодность продукта в каждом случае.
3M and VHBTM являются торговыми марками компании 3M
МЕНЮ

## руководство по подбору ленты
Тонкие двусторонние ленты Scotch® класса ATG
Основные рекомендации по подбору ленты VHB
| Выбор ленты в зависимости от соединяемых материалов | Семейства лент VHB различаются по типу клеевого слоя; в зависимости от соединяемых материалов, наилучшие результаты могут быть достигнуты при использовании различных лент. Рекомендации по выбору лент в зависимости от типа соединяемых материалов приведены на листе "Подбор ленты VHB"
| Подбор толщины ленты | В зависимости от жесткости инеровности материалов, для соединения следует использовать ленту различной толщины. Для соединения двух жестких материалов рекомендуется использовать ленту 1,1 мм или толще. Для соединения гибких материалов и деталей небольшого размера можно использовать более тонкую ленту.
| Расход ленты | При статической сдвиговой нагрузке рекомендованный расход ленты составляет 30 кв.см/кг веса при эксплуатации в помещении, и 60 кв.см/кг веса при эксплуатации на улице.
| Термическое расширение материалов | При соединении разнородных материалов вариации температуры приводят к различному расширению/сжатию соединённых деталей. Это приводитк постоянной сдвиговой нагрузке, действующей на клеевой шов. Для компенсации этого расширения следует использовать ленту большей толщины.
1. Уточните название соединяемых материалов (подбираем клей)
- Открой ПОДБОР ЛЕНТЫ VHB
Внимание! Семейства лент VHB различаются по типу клеевого слоя; в зависимости от соединяемых материалов, наилучшие результаты могут быть достигнуты при использовании различных лент. Рекомендации по выбору лент в зависимости от типа соединяемых материалов приведены на листе "Подбор ленты VHB". При соединении разнородных материалов вариации температуры приводят к различному расширению/сжатию соединённых деталей. Это приводит к постоянной сдвиговой нагрузке, действующей на клеевой шов. Для компенсации этого расширения следует использовать ленту большей толщины.
2. Узнайте максимальный зазор между материалами (подбираем толщину основы)
Открой Основные характеристики и подбери ленту по толщине
В зависимости от жесткости и неровности материалов, для соединения следует использовать ленту различной толщины. Для соединения двух жестких материалов рекомендуется использовать ленту 1,1 мм или толще. Для соединения гибких материалов и деталей небольшого размера можно использовать более тонкую ленту.
3.Узнайте максимальные температуры эксплуатации
Открой Основные характеристики и подбери ленту по термостойкости
Практически все ленты VHB имеют термостойкость 149 С, Лента 4611,4655,4912 имеют термостойкость 200 С.- см. Основные характеристики
4. Узнайте Минимальная температура нанесения
Открой Основные характеристики и подбери ленту по температуре нанесения
Практически все ленты VHB рекомендуется наносить при температуре от 10 до 40 С, идеальная температура нанесения- 20-40. Лента 4943 и 4957 наносится при 0 С. -см. Основные характеристики
5. Уточните вес монтируемой детали для определения расхода ленты
При статической сдвиговой нагрузке рекомендованный расход ленты составляет 30 кв.см/кг веса при эксплуатации в помещении, и 60 кв.см/кг веса при эксплуатации на улице.
Внимание! Все приведенные к данном документе утверждения, рекомендации и техническая информация основаны на опыте и результатах тестов, которые мы считаем достоверными. Однако, на поведение продукта в каждом случае влияют многие факторы, которые не контролируются компанией 3М, в том числе условия нанесения продукта, характер, природа и продожительность воздействия на продукт при эксплуатации изделия. Так как эти факторы знает и может контролировать только пользователь продукта, ему следует самостоятельно определить пригодность продукта в каждом случае.
3M and VHBTM являются торговыми марками компании 3M
МЕНЮ

## основные характеристики
Акриловые вспененные ленты VHB
Номер ленты | Описание | Толщина, мм | Характеристики | Цвет | Термостойкость, С |  | Относительная сила адгезии |  | Основные применения
[5 empty] | часы/минуты | дни/недели | к материалам с ВПЭ* | к материалам с НПЭ**
4941 | 4936 4941 4991 | 0,64 1,1 2,3 | Высокоэластичная основа VHB+, способная компенсировать неровности поверхности; Акриловый клей с высокой адгезией к пластикам и порошковым покрытиям; Устойчивы к миграции пластификаторов | серый | 149 | 93 | высокая | средняя | Крепление фальш-переплетов на окна; Крепление ребер жесткости при сборке фургонов; Сборка световых коробов; Крепление композитных материалов; Крепление баннеров из пластифицированного винила
5952 | 5952 | 1.1 | Высокоэластичная основа VHB+, способная компенсировать неровности поверхности; Клеевой слой обеспечивает максимальную прочность на большинстве порошковых покрытий, композитных материалов и пластиков | черный | 149 | 93 | высокая | средняя | Монтаж и герметизация знаков; Сборка световых коробов;
4950 | 4920 4930 4950 4959 | 0,4 0,64 1,1 3,0 | Жесткая акриловая основа; Акриловый клеевой слой общего назначения | белый | 149 | 93 | высокая | низкая | Крепление обшивки при сборке фургонов; Крепление ребер жесткости при сборке фургонов; Сборка конструкций из неокрашенных металлов
4945 | 4945 | 1.1 | Жесткая акриловая основа; Акриловый клей с высокой адгезией к пластикам и порошковым покрытиям; Устойчива к миграции пластификаторов | белый | 149 | 93 | высокая | средняя | Монтаж знаков
4957 | 4943F 4957F | 1,1 1,6 | Высокоэластичная основа VHB+, способная компенсировать неровности поверхности; Акриловый клей с высокой адгезией к пластикам и порошковым покрытиям; Возможно нанесение при температурах от 0 С | серый | 149 | 93 | высокая | средняя | Сборка стеклянных офисных перегородок;
4910 | 4905 4910 4915 4918 |  | Прозрачные акриловые ленты | прозрачный | 149 | 93 | высокая | низкая | Крепление блистеров; Вклейка стекла в кухонный фасад; Сборка световых коробов;
4912 | 4912 | 2 | Жесткая акриловая основа; Высокая термостойкость | белый | 190 | 150 | высокая | низкая | Крепление обшивки при сборке фургонов; Крепление ребер жесткости при сборке фургонов; Сборка металлических конструкций перед порошковой окраской
4611 | 4646 4611 4655 | 0,64 1,1 1,5 | Жесткая акриловая основа; Высокая термостойкость | темно-серый | 16.5 | средняя | высокая | низкая | Крепление обшивки при сборке фургонов; Крепление ребер жесткости при сборке фургонов; Сборка металлических конструкций перед порошковой окраской
* - высокая поверхностная энергия (например, металлы, стекло)
** - низкая поверхностная энергия (например ЭПДМ, полистирол)
Внимание! Все приведенные к данном документе утверждения, рекомендации и техническая информация основаны на опыте и результатах тестов, которые мы считаем достоверными. Однако, на поведение продукта в каждом случае влияют многие факторы, которые не контролируются компанией 3М, в том числе условия нанесения продукта, характер, природа и продожительность воздействия на продукт при эксплуатации изделия. Так как эти факторы знает и может контролировать только пользователь продукта, ему следует самостоятельно определить пригодность продукта в каждом случае.
3M and Scotch® являются торговыми марками компании 3M
МЕНЮ

## Подбор ленты VHB
Акриловые вспененные ленты VHB
Подбор ленты VHB
Ключ:
|  | 4912; 4950; 4611 - для материалов с ВПЭ* (металлы, стекло) |  |  | 5952; 4957 - для порошковых красок и трудносклеиваемых пластиков
|  | 4957; 4943; 4941; 5952 - для пластиков |  |  | 4910 серия - прозрачная
4941 - для пластифицированного (гибкого) винила
|  | сталь алюминий стекло оцинкованное железо жесткий (непластифицированный) винил | АБС ПММА полиамидные пленки поликарбонат нейлон ПЭТ полистирол | порошковые краски алюминиевые композитные материалы полимерные покрытия | пластифицированный винил | полиэтилен полипропилен | дерево МДФ ДСП | кирпич бетон керамика
| сталь алюминий стекло оцинкованное железо жесткий (непластифицированный) винил | 4912; 4950; 4611; 4957; 4941; 4910 (прозрачная) | 4941; 4943; 4957; 5952; 4910 (прозрачная) | 5952; 4957 | 4941 | 4912; 4950; 4611; 4957; 4941 с праймером 94EF | 4941; 4943; 4957; 5952; 4910 (прозрачная) с праймером 2262, SW30 | 4941; 4943; 4957; 5952 с праймером SW10, SW80
| АБС ПММА полиамидные пленки поликарбонат нейлон ПЭТ полистирол | 4941; 4943; 4957; 5952; 4910 (прозрачная) | 4941; 4943; 4957; 5952; 4910 (прозрачная) | 5952; 4957; | 4941 | 4941; 4943; 4957; 5952; 4910 (прозрачная) с праймером 94EF | 4957; 5952 с праймером 2262, SW30 | 4957; 5952 с праймером SW10, SW80
| порошковые краски алюминиевые композитные материалы | 5952; 4957 | 5952; 4957 | 5952; 4957 | 4941 | 5952; 4957 с праймером 94EF | 5952 4957 с праймером 2262, SW30 | 5952; 4957 с праймером SW10, SW80
| пластифицированный винил | 4941 | 4941 | 4941 | 4941 | 4941 с праймером 94 EF | 4941 с праймером 2262 | 4941 с праймером SW10, SW80
| полиэтилен полипропилен | 4941 с праймером 94EF | 4941 с праймером 94EF | 4941 с праймером 94EF | 4941 с праймером 94EF | 4941 с праймером 94EF | 4941 с праймером 94EF на ПЭ и ПП, 2262 на дереве | 4941 с праймером 94EF на ПЭ и ПП, SW10 или SW90 на кирпиче/бетоне
| дерево МДФ ДСП | 4941; 4943; 4957; 5952; 4910 (прозрачная) с праймером 2262, SW30 | 4957; 5952 с праймером 2262, SW30 | 5952 4957 с праймером 2262, SW30 | 4941 с праймером 2262 | 4941 с праймером 94EF на ПЭ и ПП, 2262 на дереве | 4941; 4943; 4957; 5952; 4910 (прозрачная) с праймером 2262, SW30 | 4941; 4943; 4957; 5952 с праймером SW30, SW80
| кирпич бетон керамика | 4941; 4943; 4957; 5952 с праймером SW10, SW80 | 4957; 5952 с праймером SW10, SW80 | 5952; 4957 с праймером SW10, SW80 | 4941 с праймером SW10, SW80 | 4941 с праймером 94EF на ПЭ и ПП, SW10 или SW90 на кирпиче/бетоне | 4941; 4943; 4957; 5952 с праймером SW30, SW80 | 4941; 4943; 4957; 5952 с праймером SW10, SW80
* Для временного соединения
** Для применений, требующих особо прочного соединения
Внимание! Покупатель (потребитель) несёт полную ответственность за результаты применения продукта, поэтому ему в каждом конкретном случае надлежит провести собственные испытания с целью установления соответствия предполагаемому применению.
3M and Scotch-Weld являются торговыми марками компании 3M
Материал
Материал
+
МЕНЮ